## Лист1
Технические требования и годовая потребность сырья и материалов, в рамках программқ локализации на 2022 год ООО "Birinchi rezinotexnika zavodi"
№ | Наименование импортируемого товара | Назначение | Код ТНВЭД | Детальные технические характеристика | Ед.изм. | Общее количество
1 | Диоксид кремния с высокой дисперсией | Прочность при отрыве сильно повышается, понижать сопротивление качению, улучшить сопротивление скольжению, продлить срок службы шин. Сможет сильно повысить прочность клеевого соединения материалов каучука и каркаса (нейлон, полимер, проволока и т.д.). | 2811 22 000 0 | 1. Внешность - Белый кусок, частицы 2.Потеря при прокаливании, ≤7.0% 3. Значение pH (водяной раствор 5%) 5.5-7.5 pH Value (5% Aqueous Solution) ≤5.5-7.5 4. Потеря при нагревании при 105℃ - 4.0-8.0% 5. 500% Прочность при постоянном растяжении ②,≥ 13.0 MPa 6. Прочность при растяжении ②,≥ 19.0 MPa 7.Удельное удлинение приразрыве ②,≥550 % 8. Водорастворимое вещество ,≤ 2.0 % | кг | 1590000
2 | Осаждённый диоксид кремния | Характерная особенность резиновой смеси с белой сажей: прочность при отрыве сильно повышается, но износостойкость понижается, модифицировать белую сажу сопряженным агентом силана, его усиление приближается к саже, еще сможет понижать сопротивление качению, улучшить сопротивление скольжению, продлить срок службы шин. Другое важное назначение белой сажи заключается в прилипании резиновой смеси, сможет сильно повысить прочность клеевого соединения материалов каучука и каркаса (нейлон, полимер, проволока и т.д.). | 2811 22 000 0 | 1. Потери при нагреве 4.0~8.0% 2. Потери при сжигании≤7.0% 3. Значение PH: 5.0～8.0 | кг | 45000
3 | Нерастворимая сера HD OT20 | Обычным вулканизирующим агент. Не кристаллизированная сера, не растворится в двусернистом углероде и толуоле. | 2503 00 100 0 | 1. Не растворимая сера (общаясера) ≥92.0% Insoluble Sulfur (on total S) ≥92.0% 2. Общий объем серы78.50~81.50% Total Sulfur Content78.50~81.50% 3. Кислотность H2SO4≤0.05% Acidity(H2SO4) ≤≤0.05% 4. Теплоустойчивость 110℃≥72.00% Thermal Stability (110 ℃）72.00% 5. Зольность≤0.30% Ash≤0.30% | кг | 185000
4 | Сосновый деготь | Пластификатор Повышаеть вязкость. Смягчитель. | 3807 00 100 0 | 1.Зольность≤0.50% 2.Летучее вещество≤5.50% 3.Кислотность (принимать в уксусной кислоте)≤0.30 | кг | 4000
5 | Диоктилсебацинат DOS | Пластификатор хорошей морозостойкостью, хорошей жаростойкостью, светостойкостью и электрической изоляцией. | 3909 40 000 0 | 1.Потери при нагреве ≤0.5% 2. Содержание эфира: ≥99% 3. Плотность(ρ20): 0.913〜0.919g/cm3 4. Кислотность(принимать себациновой кислоту для расчета) ≤0.04% 5. Точка вспышки(Clifford Open Cup)≥205℃ | кг | 4700
6 | Пластификатор AFS-200 | Пластификатор понижает вязкость резиновой смеси, улучшить свойства технологии, очевидно повысить пластичность резиновой смеси. | 3812 20 900 0 | 1. Внешность - Светло-желтые пластинчатые, частичные твердыевещества Appearance - Light Yellow, Flakes, Granular 2. Точка плавления - 98.0-102.0 ℃ Melting Point - 98.0-102.0 ℃ 3. Содержание окиси цинка - 12.00-14.00 % Zinc Oxide Content - 12.00-14.00 % | кг | 40000
7 | Хлорированный парафин 70% | Пластификатор понижает вязкость резиновой смеси, улучшить свойства технологии, очевидно повысить пластичность резиновой смеси. | 3404 90 000 9 | 1. Потери при нагреве ≤1.0％ 2. Точка размягчения: ≥90℃ 3. Содержание хлора:68~72% | кг | 20000
8 | Парафиновый масла (петролатум) 2280 | Пластификатор Повышаеть вязкость. Смягчитель | 2710 19 980 0 | 1. Вязкость при 40℃:480mm2 /s 2. вязкость при 100℃:28-34mm2 /s 3. Плотность15℃: 895-910kg/m3 4. Коэффициент прямого света при 20℃: 1.4850-1.5000 5. Структура углерода X(A）U: 8Mass.-% 6. Структура углерода X(N）U: 25Mass.-% 7. Структура углерода X(P）U: 67Mass.-% 8. Анилиновая точка:120.0℃ 9. Точка потери текучести: max.-6℃ 10. точка вспышки: min.290℃ 11. Цветность: max.6.0 12. Полициклические ароматические углеводороды <3.0Mass.-% | кг | 1000
9 | Антиокислитель SP/SP-1 | Противостаритель Улучшить жаростойкость, стойкость к кислоте, изгибу и растрескиванию изделий. | 3812 39 000 0 | 1. Зольность≤0.5% 2. Плотность（30℃）1.07g/cm3-1.09g/cm3 3. Внешний вид: бесцветное - светло-желтое прозрачное вязкое тело | кг | 2300
10 | Силановое связующее вещество SI-75 | Пластификатор повышения размягчения вязкости, молекулярная структура имеет характеристику каркаса изопрена, имеет хорошее свойство смешения с натуральным и разнообразным синтетическим каучуком, характеризуется низким запахом, высокой твердостью, высокой адгезией, стойкостью к окислению, хорошей термоустойчивостью, хорошей совместимостью и растворимостью. | 3812 10 000 0 | 1. Внешность - Осветленная жидкость Appe1arance - Clear Liquid 2. Содержание серы - 13.5-15.5 % Sulfur Content - 13.5-15.5 % 3. Плотность (при 20℃) - 1.025-1.045 g/cm3 Density (20 ℃) - 1.025-1.045 g/cm3 4. Точка вспышки, ≥ 100 °С FlashPoint ≥ 100 °С | кг | 120000
11 | Материал для смазки форм (для вулканизации): SH-O2S(MK-500) | Металл на скамье натирают, чтобы резиновый полуфабрикат не прилипал | 3403 990000 | 1. Состав: модифицированный силиконовый каучук, эмульгатор 2. Внешний вид: белый или голубая эмульсия 3. Значение PH: 6.5-9.5 | кг | 6000
12 | Прокладочное полотно для каландрования ткани | Для предотвращения прилипания каландрированной резиновой ткани к полуфабрикатам | 5406 10 009 0 | длина 410м, ширина 1.6м 1. Материал: полипропилен 2. Теплостойкость: при 90 ℃ усадка незначительна. 3. Относительное удлинение при разрыве (%): 18-35. | м | 25000
13 | Прокладочное полотно для каландрования стальной проволоки(м) 1.2m*500m*0.09/рулон | Для предотвращения прилипания каландрированной резиновой ткани к полуфабрикатам | 5407 10 009 0 | 1. Внешность - Пленка должна быть равной и гладкой, запрещается наличие складки, обрыва, частиц коксования и посторонних веществ. 2. Толщина - 0.09±0.01 3. Прочность при обрыве (чистый полиэтилен),≥ 14.0 Мра 4. Прочность при обрыве (регенерационный полиэтилен), ≥ 12.0 Мра 5. Ширина - Нормальное значение ±1 | м | 1800000
14 | Прокладочное полотно для намотки межбрекера (м) 800мm*500м*0.09/рулон | Для предотвращения прилипания каландрированной резиновой ткани к полуфабрикатам | 5407 10 009 0 | Размер: 0,8m*500m*0.09/рулон (м) Толщина: mm 0,09±0,01 Прочность при обрыве (чистый полиэтилен): Мра ≥ 14 Прочность при обрыве (регенерационный полиэтилен): Мра ≥ 12 Ширина: доп. отклонение ±1 | м | 500000
15 | Прокладочное полотно для внутреннего слоя (690мм) | Чтобы резина из экструдера не прилипала к полуфабрикатам | 5407 10 009 0 | длина 220м, ширина 0.69м 1. Материал: полипропилен 2. Теплостойкость: при 90 ℃ усадка незначительна. 3. Относительное удлинение при разрыве (%): 18-35. | м | 26000
16 | Прокладочное полотно для резания ткани (890мм) | Чтобы резина из экструдера не прилипала к полуфабрикатам | 5407 10 009 0 | длина 240м, ширина 0.89м 1. Материал: полипропилен 2. Теплостойкость: при 90 ℃ усадка незначительна. 3. Относительное удлинение при разрыве (%): 18-35. | м | 27000
17 | Прокладочное полотно для резания стального корда (290мм) | Чтобы резина из экструдера не прилипала к полуфабрикатам | 5407 10 009 0 | длина 250м, ширина 0.29м 1. Материал: полипропилен 2. Теплостойкость: при 90 ℃ усадка незначительна. 3. Относительное удлинение при разрыве (%): 18-35. | м | 46000
18 | Прокладочное полотно для намотки протектора (350мм) | Чтобы резина из экструдера не прилипала к полуфабрикатам | 5407 10 009 0 | длина 200м, ширина 0.35м 1. Материал: полипропилен 2. Теплостойкость: при 90 ℃ усадка незначительна. 3. Относительное удлинение при разрыве (%): 18-35. | м | 25000
19 | Прокладочное полотно для намотки боковины (1000мм) | Чтобы резина из экструдера не прилипала к полуфабрикатам | 5408 10 009 0 | длина 240м, ширина 0.58м 1. Материал: полипропилен 2. Теплостойкость: при 90 ℃ усадка незначительна. 3. Относительное удлинение при разрыве (%): 18-35. | м | 22000
20 | Материал для смазки форм при формовании PCR | Металл на скамье натирают, чтобы резиновый полуфабрикат не прилипал | 3402 99 000 0 | 1.Водоэмульсия 7732-18-5 97,65% 2.Полисилоксановая смола 9006-65-9 2,0% 3.Специальный поверхностно-активный агент 69011-36-5 0,35% 4.Основная информация 5.Форма жидкая 6.Белый цвет 7.Запах без запаха 8.Плотность (1,0 ± 0,05) г / см3 (20 ℃) 9.Растворимость в воде смешивается PH: 5 ~ 8 10.Данные безопасности Температура вспышки не применима Температура воспламенения не применима Предел взрыва не применяется | кг | 1700
21 | Материал для смазки форм при формовании BIAS | Металл на скамье натирают, чтобы резиновый полуфабрикат не прилипал | 3403 99 000 0 | 1.Водоэмульсия 7732-18-5 97,65% 2.Полисилоксановая смола 9006-65-9 2,0% 3.Специальный поверхностно-активный агент 69011-36-5 0,35% 4.Основная информация 5.Форма жидкая 6.Белый цвет 7.Запах без запаха 8.Плотность (1,0 ± 0,05) г / см3 (20 ℃) 9.Растворимость в воде смешивается PH: 5 ~ 8 10.Данные безопасности Температура вспышки не применима Температура воспламенения не применима Предел взрыва не применяется | кг | 250
22 | Внутреннее распылительное изолирующее средство для заготовки (в 1 кг изол.ср. добавить 1.5 л. воды) | Cырую шину опрыскивают, чтобы она не прилипала к внутренней части | 3403 99 000 0 | 1.Форма: эмульсия 2.Цвет: белый 3.Запах: нет 4.Растворимость в воде: подвесная Значение рН: 4 ~ 8 | кг | 8500
23 | Изолирующее средство для диафрагм при вулканизации | При вулканизации сырую шину опрыскивают, чтобы она не прилипала к диафрагме | 3404 99 000 0 | 1.Форма: эмульсия 2.Цвет: белый 3.Запах: нет 4.Растворимость в воде: подвесная Значение рН: 4 ~ 8 | кг | 6000
24 | Клей для цветового индекса | Для определения типа протектора на деталь наносится | 3506 910000 | 1. Горючий 2. Летучий запах 3. Чернила яркого цвет, с высокой плотностью цвета, тонкие чернила, не осаждаются, не будет заделка дыр, яркому цвету трудно измениться после вулканизации вместе с шиной. | кг | 2500
25 | Прокладочное полотно для каландрования и формования ткани (ширина рулона : 1м,длина 500м/шт) (для конвейерные ленты) 7 | Чтобы резина из экструдера не прилипала к полуфабрикатам | 5407 10 009 0 | Длина 500м, ширина 1м 1. Материал: полипропилен 2. Теплостойкость: при 90 ℃ усадка незначительна. 3. Относительное удлинение при разрыве (%): 18-35. | кг | 5000
26 | Прокладочное полотно для каландрования и формования ткани (ширина: 1.4м, 500м/шт) (для конвейерные ленты) 5 | Чтобы резина из экструдера не прилипала к полуфабрикатам | 5407 10 009 0 | Длина 500м, ширина 1.4м 1. Материал: полипропилен 2. Теплостойкость: при 90 ℃ усадка незначительна. 3. Относительное удлинение при разрыве (%): 18-35. | кг | 4000
27 | Прокладочное полотно для каландрования и формования ткани (ширина: 1.8м, 500м/шт) (для конвейерные ленты) 8 | Чтобы резина из экструдера не прилипала к полуфабрикатам | 5407 10 009 0 | Длина 500м, ширина 1.8м 1. Материал: полипропилен 2. Теплостойкость: при 90 ℃ усадка незначительна. 3. Относительное удлинение при разрыве (%): 18-35. | кг | 3500
28 | Прокладочное полотно для каландрования и формования ткани (ширина: 2.4м, 500м/шт) (для конвейерные ленты) 5 | Чтобы резина из экструдера не прилипала к полуфабрикатам | 5407 10 009 0 | Длина 500м, ширина 2.4м 1. Материал: полипропилен 2. Теплостойкость: при 90 ℃ усадка незначительна. 3. Относительное удлинение при разрыве (%): 18-35. | кг | 6000
29 | Прокладочное полотно для каландрования и формования ткани (ширина: 0.11.м, 500м/шт) (для конвейерные ленты) 4 | Чтобы резина из экструдера не прилипала к полуфабрикатам | 5407 10 009 0 | Длина 500м, ширина 0.11м 1. Материал: полипропилен 2. Теплостойкость: при 90 ℃ усадка незначительна. 3. Относительное удлинение при разрыве (%): 18-35. | кг | 2000